## Sheet1
2007年陕西省交通基本建设工程质量监督站水泥能力比对试验汇总表
序号 | 参加单位 | 样品代码 | 比 对 参 数 | [25 empty] | 评定 结果
|  |  | 细度（%） (精确至0.1) | 绝对 误差 (%) | 评价 | 标准稠度用 水量（%） | 相对误差(%) | 评价 | 凝结时间（min） | [5 empty] | 安定性 | 评价 | 抗折强度(Mpa) (精确至0.1) | [5 empty] | 抗压强度(Mpa) (精确至0.1)
[9 empty] | 初凝 | 绝对误差(min) | 评价 | 终凝 | 绝对误差(min) | 评价 |  |  | 3天(X) | 相对 误差(Mpa) | 评价 | 28天（X） | 相对 误差(Mpa) | 评价 | 3天（X） | 相对 误差(Mpa) | 评价 | 28天（X） | 相对 误差(Mpa) | 评价
[5 empty] | 允许差 (±1.5%) |  |  | 允许差 (±5%) |  |  | 允许差 (±20min) |  |  | 允许差 (±45min) |  |  |  |  | 允许差 (±9%) |  |  | 允许差 (±9%) |  |  | 允许差 (±7%) |  |  | 允许差 (±7%)
1 | 西安公路研究所公路工程试验检测中心 | A-1 | 0.5 | 0 | 合格 | 28.36 | 3.127273 | 合格 | 160 | -8 | 合格 | 214 | -18 | 合格 | 合格 | 合格 | 5.3 | 6 | 合格 | 9.1 | 1.111111 | 合格 | 29.6 | 6.47482 | 合格 | 57 | 2.702703 | 合格 | 满意
2 | 陕西省公路勘察设计院试验检测研究中心 | A-2 | 0.72 | 0.22 | 合格 | 28.8 | 4.727273 | 合格 | 178 | 10 | 合格 | 220 | -12 | 合格 | 合格 | 合格 | 5.4 | 8 | 合格 | 8.5 | -5.555556 | 合格 | 28.5 | 2.517986 | 合格 | 52.1 | -6.126126 | 合格 | 满意
3 | 中铁一局第一工程公司 试验检测中心 | A-3 | 0.5 | 0 | 合格 | 28.7 | 4.363636 | 合格 | 150 | -18 | 合格 | 255 | 23 | 合格 | 合格 | 合格 | 5.6 | 12 | 合格 | 8.3 | -7.777778 | 合格 | 31.5 | 13.30935 | 不合格 | 54.5 | -1.801802 | 合格 | 较满意
4 | 铜川公路管理局 中心试验室 | A-4 | 0.6 | 0.1 | 合格 | 27.7 | 0.7272727 | 合格 | 180 | 12 | 合格 | 240 | 8 | 合格 | 合格 | 合格 | 5 | 0 | 合格 | 9.1 | 1.111111 | 合格 | 28.3 | 1.798561 | 合格 | 53.9 | -2.882883 | 合格 | 满意
5 | 宝鸡市公路工程 试验检测中心 | A-5 | 0.6 | 0.1 | 合格 | 28.2 | 2.545455 | 合格 | 185 | 17 | 合格 | 238 | 6 | 合格 | 合格 | 合格 | 5.6 | 12 | 不合格 | 9.3 | 3.333333 | 合格 | 31.3 | 12.58993 | 不合格 | 54.9 | -1.081081 | 合格 | 较满意
6 | 西安通途公路工程 试验检测站 | A-6 | 0.7 | 0.2 | 合格 | 28.7 | 4.363636 | 合格 | 175 | 7 | 合格 | 220 | -12 | 合格 | 合格 | 合格 | 6.82 | 36.4 | 不合格 | 9.61 | 6.777778 | 合格 | 38.1 | 37.05036 | 不合格 | 53.9 | -2.882883 | 合格 | 较满意
7 | 渭南科发公路工程监理有限公司试验室 | A-7 | 0.5 | 0 | 合格 | 27 | -1.818182 | 合格 | 131 | -37 | 不合格 | 264 | 32 | 合格 | 合格 | 合格 | 5.5 | 10 | 不合格 | 8.8 | -2.222222 | 合格 | 29 | 4.316547 | 合格 | 52.9 | -4.684685 | 合格 | 较满意
8 | 安康市交通工程 试验检测中心 | A-8 | 0.6 | 0.1 | 合格 | 29 | 5.454545 | 不合格 | 160 | -8 | 合格 | 223 | -9 | 合格 | 合格 | 合格 | 6.2 | 24 | 不合格 | 9.6 | 6.666667 | 合格 | 34.6 | 24.46043 | 不合格 | 70.9 | 27.74775 | 不合格 | 不满意
9 | 陕西省安康新宇交通工程监理有限公司中心试验室 | A-9 | 0.5 | 0 | 合格 | 28.8 | 4.727273 | 合格 | 185 | 17 | 合格 | 250 | 18 | 合格 | 合格 | 合格 | 5.5 | 10 | 不合格 | 8.4 | -6.666667 | 合格 | 32.8 | 17.98561 | 不合格 | 54.2 | -2.342342 | 合格 | 较满意
10 | 中铁七局集团第三工程有限公司试验检测中心 | A-10 | 0.6 | 0.1 | 合格 | 28.4 | 3.272727 | 合格 | 175 | 7 | 合格 | 230 | -2 | 合格 | 合格 | 合格 | 5.1 | 2 | 合格 | 9 | 0 | 合格 | 27.8 | 0 | 合格 | 52.4 | -5.585586 | 合格 | 满意
11 | 中交第一公路勘察设计研究院科研试验检测中心 | A-11 | 0.4 | -0.1 | 合格 | 28.4 | 3.272727 | 合格 | 180 | 12 | 合格 | 240 | 8 | 合格 | 合格 | 合格 | 5.6 | 12 | 合格 | 8.5 | -5.555556 | 合格 | 33.6 | 20.86331 | 不合格 | 53.6 | -3.423423 | 合格 | 较满意
12 | 陕西交通职业技术学院公路工程试验检测中心 | A-12 | 0.5 | 0 | 合格 | 28.4 | 3.272727 | 合格 | 179 | 11 | 合格 | 230 | -2 | 合格 | 合格 | 合格 | 5 | 0 | 合格 | 8.8 | -2.222222 | 合格 | 28.7 | 3.23741 | 合格 | 52.5 | -5.405405 | 合格 | 满意
13 | 中铁一局集团有限公司公路工程试验检测中心 | A-13 | 0.6 | 0.1 | 合格 | 28 | 1.818182 | 合格 | 169 | 1 | 合格 | 226 | -6 | 合格 | 合格 | 合格 | 5.3 | 6 | 合格 | 8.8 | -2.222222 | 合格 | 28.8 | 3.597122 | 合格 | 55.9 | 0.7207207 | 合格 | 满意
14 | 陕西海嵘工程项目管理有限责任公司试验检测中心 | A-14 | 0.6 | 0.1 | 合格 | 28.6 | 4 | 合格 | 163 | -5 | 合格 | 248 | 16 | 合格 | 合格 | 合格 | 4.9 | -2 | 合格 | 8.2 | -8.888889 | 合格 | 33.2 | 19.42446 | 不合格 | 50.1 | -9.72973 | 不合格 | 较满意
15 | 商洛市交通建设试验检测中心 | A-17 | 0.5 | 0 | 合格 | 28.5 | 3.636364 | 合格 | 175 | 7 | 合格 | 235 | 3 | 合格 | 合格 | 合格 | 5.3 | 6 | 合格 | 8.9 | -1.111111 | 合格 | 28.8 | 3.597122 | 合格 | 53.7 | -3.243243 | 合格 | 满意
16 | 陕西高速公路工程 试验检测有限公司 | B-1 | 1.5 | -0.1 | 合格 | 27.3 | 0 | 合格 | 185 | 9 | 合格 | 235 | 4 | 合格 | 合格 | 合格 | 4.8 | -2.040816 | 合格 | 8.8 | 7.317073 | 合格 | 24.3 | 2.10084 | 合格 | 50.6 | 0.998004 | 合格 | 满意
17 | 渭南市交通工程 试验检测中心 | B-2 | 1.74 | 0.14 | 合格 | 27.5 | 0.7326007 | 合格 | 153 | -23 | 不合格 | 278 | 47 | 不合格 | 合格 | 合格 | 4.6 | -6.122449 | 合格 | 8.3 | 1.219512 | 合格 | 21.3 | -10.5042 | 不合格 | 41 | -18.16367 | 不合格 | 不满意
18 | 榆林市公路工程 试验检测中心 | B-3 | 1.8 | 0.2 | 合格 | 27.8 | 1.831502 | 合格 | 180 | 4 | 合格 | 251 | 20 | 合格 | 合格 | 合格 | 4.2 | -14.28571 | 不合格 | 8.4 | 2.439024 | 合格 | 22.7 | -4.621849 | 合格 | 45.7 | -8.782435 | 不合格 | 较满意
19 | 宝鸡市交通建设工程 试验检测中心 | B-4 | 0.9 | -0.7 | 合格 | 27.1 | -0.7326007 | 合格 | 191 | 15 | 合格 | 249 | 18 | 合格 | 合格 | 合格 | 4.8 | -2.040816 | 合格 | 8.7 | 6.097561 | 合格 | 24.1 | 1.260504 | 合格 | 52.8 | 5.389222 | 合格 | 满意
20 | 安康公路管理局 试验检测中心 | B-5 | 1.8 | 0.2 | 合格 | 26.8 | -1.831502 | 合格 | 155 | -21 | 不合格 | 205 | -26 | 合格 | 合格 | 合格 | 4.3 | -12.2449 | 不合格 | 8.8 | 7.317073 | 合格 | 21.5 | -9.663866 | 不合格 | 52 | 3.792415 | 合格 | 不满意
21 | 陕西恒通工程咨询有限责任公司试验检测中心 | B-6 | 1 | -0.6 | 合格 | 27.4 | 0.3663004 | 合格 | 200 | 24 | 不合格 | 260 | 29 | 合格 | 合格 | 合格 | 4.8 | -2.040816 | 合格 | 8.6 | 4.878049 | 合格 | 23.8 | 0 | 合格 | 49.8 | -0.5988024 | 合格 | 较满意
22 | 中铁二十一局集团第三工程有限公司计量测试中心 | B-7 | 1.4 | -0.2 | 合格 | 28.2 | 3.296703 | 合格 | 163 | -13 | 合格 | 263 | 32 | 合格 | 合格 | 合格 | 4.3 | -12.2449 | 不合格 | 8.4 | 2.439024 | 合格 | 21.3 | -10.5042 | 不合格 | 47.7 | -4.790419 | 合格 | 较满意
23 | 西安公路养护技术工程研究中心试验检测中心 | B-9 | 1.7 | 0.1 | 合格 | 27 | -1.098901 | 合格 | 162 | -14 | 合格 | 224 | -7 | 合格 | 合格 | 合格 | 4.7 | -4.081633 | 合格 | 8.6 | 4.878049 | 合格 | 25.3 | 6.302521 | 合格 | 52.5 | 4.790419 | 合格 | 满意
24 | 商洛顺通道路工程 有限责任公司试验室 | B-10 | 1.6 | 0 | 合格 | 27 | -1.098901 | 合格 | 170 | -6 | 合格 | 230 | -1 | 合格 | 合格 | 合格 | 5.2 | 6.122449 | 合格 | 7.3 | -10.97561 | 不合格 | 27.8 | 16.80672 | 不合格 | 50.1 | 0 | 合格 | 较满意
25 | 中铁二十局集团第一工程有限公司试验检测中心 | B-11 | 1.6 | 0 | 合格 | 27.8 | 1.831502 | 合格 | 183 | 7 | 合格 | 266 | 35 | 合格 | 合格 | 合格 | 4.4 | -10.20408 | 不合格 | 8.6 | 4.878049 | 合格 | 21.3 | -10.5042 | 不合格 | 49.1 | -1.996008 | 合格 | 较满意
26 | 陕西省工程材料检测中心 | B-12 | 0.6 | -1 | 合格 | 28.4 | 4.029304 | 合格 | 173 | -3 | 合格 | 232 | 1 | 合格 | 合格 | 合格 | 5 | 2.040816 | 合格 | 8.5 | 3.658537 | 合格 | 27.1 | 13.86555 | 不合格 | 51 | 1.796407 | 合格 | 较满意
27 | 西安公路交通大学 公路工程检测中心 | C-1 | 0.6 | 0.1 | 合格 | 28.3 | 3.284672 | 合格 | 175 | 13 | 合格 | 225 | 15 | 合格 | 合格 | 合格 | 5.1 | 4.081633 | 合格 | 9.3 | 8.139535 | 合格 | 26.3 | 1.544402 | 不合格 | 45.7 | -12.6195 | 不合格 | 较满意
28 | 榆林交通工程 试验检测中心 | C-2 | 0.8 | 0.3 | 合格 | 28.3 | 3.284672 | 合格 | 195 | 33 | 不合格 | 225 | 15 | 合格 | 合格 | 合格 | 5.7 | 16.32653 | 不合格 | 8.4 | -2.325581 | 合格 | 27.2 | 5.019305 | 不合格 | 47.1 | -9.942639 | 不合格 | 不满意
29 | 陕西省汉中公路管理局 中心试验室 | C-6 | 0.5 | 0 | 合格 | 27.8 | 1.459854 | 合格 | 174 | 12 | 合格 | 236 | 26 | 合格 | 合格 | 合格 | 4.6 | -6.122449 | 合格 | 9 | 4.651163 | 合格 | 25.4 | -1.930502 | 合格 | 54.2 | 3.632887 | 合格 | 满意
30 | 商洛公路管理局 中心试验室 | C-7 | 0.6 | 0.1 | 合格 | 28.4 | 3.649635 | 合格 | 180 | 18 | 合格 | 230 | 20 | 合格 | 合格 | 合格 | 5.2 | 6.122449 | 合格 | 8.5 | -1.162791 | 合格 | 26.7 | 3.088803 | 合格 | 51.4 | -1.720841 | 合格 | 满意
31 | 中铁二十局集团公司 中心试验室 | C-8 | 0.5 | 0 | 合格 | 28.3 | 3.284672 | 合格 | 175 | 13 | 合格 | 230 | 20 | 合格 | 合格 | 合格 | 5.1 | 4.081633 | 合格 | 8.7 | 1.162791 | 合格 | 27 | 4.247104 | 合格 | 51.3 | -1.912046 | 合格 | 满意
32 | 宝鸡市真信工程检测 有限责任公司 | C-9 | 0.7 | 0.2 | 合格 | 27.2 | -0.729927 | 合格 | 181 | 19 | 合格 | 224 | 14 | 合格 | 合格 | 合格 | 6 | 22.44898 | 不合格 | 9.3 | 8.139535 | 合格 | 27.1 | 4.633205 | 合格 | 50.6 | -3.250478 | 合格 | 较满意
33 | 陕西路桥集团有限公司试验检测中心 | C-10 | 0.5 | 0 | 合格 | 27.8 | 1.459854 | 合格 | 164 | 2 | 合格 | 225 | 15 | 合格 | 合格 | 合格 | 5 | 2.040816 | 合格 | 8.8 | 2.325581 | 合格 | 26.7 | 3.088803 | 合格 | 53.6 | 2.48566 | 合格 | 满意
34 | 延安交通工程 试验检测中心 | C-11 | 0.6 | 0.1 | 合格 | 28 | 2.189781 | 合格 | 179 | 17 | 合格 | 239 | 29 | 合格 | 合格 | 合格 | 5.7 | 16.32653 | 不合格 | 9.4 | 9.302326 | 不合格 | 31.9 | 23.16602 | 不合格 | 54.6 | 4.397706 | 合格 | 不满意
| A |  | 0.5 |  |  | 27.5 |  |  | 168 |  |  | 232 |  |  |  |  | 5 |  |  | 9 |  |  | 27.8 |  |  | 55.5
| B |  | 1.6 |  |  | 27.3 |  |  | 176 |  |  | 231 |  |  |  |  | 4.9 |  |  | 8.2 |  |  | 23.8 |  |  | 50.1
| C |  | 0.5 |  |  | 27.4 |  |  | 162 |  |  | 210 |  |  |  |  | 4.9 |  |  | 8.6 |  |  | 25.9 |  |  | 52.3
|  |  | 0.6 | 27 |  | 27.2 |  |  | 144 |  |  | 198 |  |  |  |  | 5.2 | 5.8 |  | 9.1 | 5.5 |  | 27.8 | 7 |  | 54.9 | 5
Note on B10: 业务部: 与原报单位不符
Note on G35: 李芳霞: 原数字为134
Note on U27: 业务部: 实际平均值为9.9
Note on U28: 业务部: 计算错误
Note on U30: 业务部: 计算错误
Note on U36: 业务部: 计算错误
Note on AC25: 业务部: 不规范
Note on AD25: 业务部: 不规范